## 基本信息
上海萝博派对科技有限公司 PCBA加工要求文件
物料名称： | 主控板 | 工程文件名 | RBE_主控_CTRL_MAIN_REV.A
存货编码： | YCL.E000278 | 版本号： | V1.6.1pro
线路板层数： | 6 | 板厚(mm)： | 1.6
叠层顺序： | 1、TOP 2、GND02 3、SIG03 4、GND04 5、GND05 6、BOT
板材料： | FR-4 | 板材品牌： | 生益A级 S1000-2M
油墨颜色： | 黑色 | 丝印颜色： | 白色
加工数量： | 按合同数量 | 阻抗处理： | ±5%
加工方式： | 按GERBER
表面处理 | 沉金
过孔处理： | 树脂塞孔
表面铜厚 | 1OZ | 内层铜厚： | 0.5OZ
IPC标准 | 二级 | 备注
是否阻抗控制 | 是 | 说明： | 详见附图1
相关标准 | ROHS | 提供报告： | 检测报告、工艺参数报告， 四线低阻测试
拼板方式 | 供应商自行拼板
标签区域 | 不固定自行贴 | 说明：
备注

## 附图1
=DISPIMG("ID_822914369CC94B629AFD1D5AB6E34DEF",1) | TOP层100Ω 差分阻抗匹配
=DISPIMG("ID_C4928B74F0AA4FDAA98752FEAF11365E",1) | BOT层100Ω 差分阻抗匹配
=DISPIMG("ID_98744D6D509A4B2D9A87698C6921E555",1) | BOT层90Ω 差分阻抗匹配
=DISPIMG("ID_FE2F1D1276914D8E8459EDA1951F8834",1) | SIG03层120Ω 差分阻抗匹配